## Sheet1
充填工法（エポキシ樹脂モルタル使用）
施工手順
補修範囲の確認 |  | ◇
欠損部の状況を確認し、補修範囲を決定する。
⇩
下地処理 |  | ◇
下地部分は、ワイヤーブラシ等でケレンし、清掃を行う。
⇩
防錆処理 |  | ◇
鉄筋等が露出している場合は錆を除去し、防錆塗料を塗布す
る。
⇩
プライマー塗布 |  | ◇
プライマーを製造所の仕様により、均一になるまで混練りし、
被着面にむらなく塗布する。
⇩
計量・混練り |  | ◇
エポキシ樹脂モルタルを製造所の仕様により、均一になるま
で混練りする。
⇩
充填・仕上 |  | ◇
エポキシ樹脂モルタルを充填し、表面を金ごてで加圧しなが
ら平滑に仕上る。
⇩
養生 |  | ◇
仕上げ後、適切な養生を行う。
⇩
清掃 |  | ◇
補修部以外に付着した材料は、適切な方法で除去し清掃する。
使用材料
材種 | 材質その他 |  |  | 製品名 | 製造所名 | その他
防錆材 | ｴﾎﾟｷｼ樹脂 |  |  | ｱｻﾋﾎﾞﾝﾄﾞ防錆ﾌﾟﾗｲﾏｰ | ｱｻﾋﾎﾞﾝﾄﾞ工業㈱ | 1.8㎏ｾｯﾄ
プライマー | ｴﾎﾟｷｼ樹脂一般部適用 |  |  | ｱｻﾋﾎﾞﾝﾄﾞ500P | ｱｻﾋﾎﾞﾝﾄﾞ工業㈱ | 1.5㎏ｾｯﾄ
| ｴﾎﾟｷｼ樹脂要ﾀｯｸ部位適用 |  |  | ｱｻﾋﾎﾞﾝﾄﾞ576 | ｱｻﾋﾎﾞﾝﾄﾞ工業㈱ | 6㎏ｾｯﾄ
充填材 | 軽量ｴﾎﾟｷｼ樹脂ﾓﾙﾀﾙ |  |  | ｱｻﾋﾎﾞﾝﾄﾞBE2 | ｱｻﾋﾎﾞﾝﾄﾞ工業㈱ | 6㎏ｾｯﾄ
| 軽量ｴﾎﾟｷｼ樹脂ﾓﾙﾀﾙ |  |  | ｱｻﾋﾎﾞﾝﾄﾞBE12 | ｱｻﾋﾎﾞﾝﾄﾞ工業㈱ | 6㎏ｾｯﾄ
| 軽量ｴﾎﾟｷｼ樹脂ﾓﾙﾀﾙ |  |  | ｱｻﾋﾎﾞﾝﾄﾞBE13 | ｱｻﾋﾎﾞﾝﾄﾞ工業㈱ | 24㎏ｾｯﾄ