## Sheet1
Uカットシール材充填工法（シーリング用材料使用）
施工手順
補修範囲の確認 |  | ◇
ひび割れ状況を確認し、補修範囲を決定する。
⇩
モルタルの撤去 |  | ◇
ひび割れを中心に巾１００㎜程度のモルタルを、はつり撤去
する。
⇩
カット |  | ◇
ひび割れに沿って電動カッター等を用いてＵ字型の溝を設け
る。
⇩
清掃 |  | ◇
Ｕカット後は切り粉の清掃を入念に行う。
⇩
プライマー塗布 |  | ◇
プライマーを溝内部に均一に塗布する。
⇩
計量・混練り |  | ◇
２成分形シーリング材の場合は製造所の仕様により、均一に
なるまで混練りする。
⇩
充填・仕上げ |  | ◇
シーリング材を表面から３～５㎜低めに充填し、平滑に仕上
げる。
⇩
養生 |  | ◇
シーリング材が硬化するまで適切な養生を行う。
⇩
充填・仕上げ |  | ◇
ポリマーセメントモルタルを充填し、コンクリート表面に合
わせて平滑に仕上げる。
⇩
養生 |  | ◇
ポリマーセメントモルタルが硬化するまで適切な養生を行う。
⇩
清掃 |  | ◇
充填部以外に付着した汚れ等を適切な方法で除去し、清掃す
る。
⇩
モルタル撤去部の補修 |  | ◇
モルタル撤去部にモルタルを充填し、仕上げる。
使用材料
材種 | 材質その他 |  |  | 製品名 | 製造所名 | その他
ﾌﾟﾗｲﾏｰ
ｼｰﾙ材
ﾎﾟﾘﾏｰｾﾒﾝﾄﾓﾙﾀﾙ