## Sheet1
自動式低圧エポキシ樹脂注入工法
施工手順
補修範囲の確認 |  | ◇
ひび割れ状況を確認し、補修範囲を決定する。
⇩
タイルの撤去 |  | ◇
ひび割れ周辺をダイヤモンドカッター等で健全部と縁を切っ
て損傷が拡大しないようにタイル目地に沿って切り込み、健
⇩
全部に影響をあたえないようにはつり撤去する。
清掃 |  | ◇
ひび割れに沿って汚れを除去し、清掃する。
⇩
計量・混練り |  | ◇
パテ状エポキシ樹脂を製造所の仕様により、均一になるまで
混練りする。
⇩
マーキング |  | ◇
注入孔位置のマーキングを行う。
⇩
注入器具又は台座の取り付け |  | ◇
注入部へ台座又は器具を取り付ける。
⇩
仮止めシール |  | ◇
ひび割れ部をシールする。
⇩
養生 |  | ◇
器具取り付け材、シール材が硬化するまで適切な養生を行う。
⇩
計量・混練り |  | ◇
注入用エポキシ樹脂を製造所の仕様により、均一になるまで
混練りする。
⇩
注入 |  | ◇
混練りしたエポキシ樹脂を低圧で注入する。
⇩
養生 |  | ◇
注入用エポキシ樹脂が硬化するまで適切な養生を行う。
⇩
仕上げ |  | ◇
注入用エポキシ樹脂の硬化を見計らい仮止めシール材及び注
入器具を適切な方法で撤去し、清掃を行う。
⇩
タイル撤去部の補修 |  | ◇
タイル撤去部にタイルを張り、仕上げる。
・下地モルタルと構造体コンクリート界面の浮きの場合は、
ポリマーセメントモルタルを使用したタイル部分張替え工
法又はタイル張替え工法を適用する。
・張付けモルタルと下地モルタル界面の浮きの場合は、ポリ
マーセメントモルタルを使用したタイル部分張替え工法を
適用する。
・タイル裏面と張付けモルタルの界面の浮きの場合は、エポ
キシ樹脂を使用したタイル部分張替え工法を適用する。
使用材料
材種 | 材質その他 |  |  | 製品名 | 製造所・発売元名 | その他
ｼｰﾙ材 | ﾊﾟﾃ状ｴﾎﾟｷｼ樹脂 |  |  | ｱｻﾋﾎﾞﾝﾄﾞ505 | ｱｻﾋﾎﾞﾝﾄﾞ工業㈱ | 3kgｾｯﾄ
| 再剥離形ｼｰﾙ材 |  |  | ｽｸｲｽﾞｼｰﾗｰ | ｱｻﾋﾎﾞﾝﾄﾞ工業㈱ | 330cc/本
| 速硬化形ﾊﾟﾃ状樹脂 |  |  | ｱｻﾋﾎﾞﾝﾄﾞﾗﾋﾟｯﾄﾞ5 | ｱｻﾋﾎﾞﾝﾄﾞ工業㈱ | 1kgｾｯﾄ
| 速硬化形ﾊﾟﾃ状ｴﾎﾟｷｼ樹脂 |  |  | ｽｸｲｽﾞﾊﾟﾃ | ｱｻﾋﾎﾞﾝﾄﾞ工業㈱ | 660ccｾｯﾄ
注入器具取り付け材 | ﾊﾟﾃ状ｴﾎﾟｷｼ樹脂 |  |  | ｱｻﾋﾎﾞﾝﾄﾞ505 | ｱｻﾋﾎﾞﾝﾄﾞ工業㈱ | 3kgｾｯﾄ
| 速硬化形ﾊﾟﾃ状ｴﾎﾟｷｼ樹脂 |  |  | ｱｻﾋﾎﾞﾝﾄﾞﾗﾋﾟｯﾄﾞ5 | ｱｻﾋﾎﾞﾝﾄﾞ工業㈱ | １kgｾｯﾄ
| 速硬化形ﾊﾟﾃ状ｴﾎﾟｷｼ樹脂 |  |  | ｽｸｲｽﾞﾊﾟﾃ | ｱｻﾋﾎﾞﾝﾄﾞ工業㈱ | 660ccｾｯﾄ
自動式低圧注入器具 | 入隅部適用 |  |  | ｽｸｲｽﾞﾌﾟﾚｰﾄB2 | ｱｻﾋﾎﾞﾝﾄﾞ工業㈱ | 30枚/箱
| 一般平面部適用 |  |  | ｽｸｲｽﾞﾌﾟﾚｰﾄD52S | ｱｻﾋﾎﾞﾝﾄﾞ工業㈱ | 30枚/箱
| 一般平面部適用 |  |  | ｽｸｲｽﾞｂａｒ | ｱｻﾋﾎﾞﾝﾄﾞ工業㈱ | 200ｾｯﾄ/箱
注入材 | JIS A6024軟質形低粘度形 |  |  | ｱｻﾋﾎﾞﾝﾄﾞ556L | ｱｻﾋﾎﾞﾝﾄﾞ工業㈱ | 6kgｾｯﾄ
| JIS A6024軟質形中粘度形 |  |  | ｱｻﾋﾎﾞﾝﾄﾞ556M | ｱｻﾋﾎﾞﾝﾄﾞ工業㈱ | 6kgｾｯﾄ
| JIS A6024硬質形低粘度形 |  |  | ｱｻﾋﾎﾞﾝﾄﾞ551 | ｱｻﾋﾎﾞﾝﾄﾞ工業㈱ | 6kgｾｯﾄ
| JIS A6024硬質形中粘度形 |  |  | ｱｻﾋﾎﾞﾝﾄﾞ573 | ｱｻﾋﾎﾞﾝﾄﾞ工業㈱ | 6kgｾｯﾄ
| JIS A6024硬質形低粘度形 |  |  | ｽｸｲｽﾞ液 | ｱｻﾋﾎﾞﾝﾄﾞ工業㈱ | 3kgｾｯﾄ
| ｱｸﾘﾙ系速硬化硬質形低粘度形 |  |  | 1ｄａｙｸﾞﾗｳﾄ | ｱｻﾋﾎﾞﾝﾄﾞ工業㈱ | 5kgｾｯﾄ